## 1mm
Tloušťka mat.	1		Tloušťka mat.	1
Jakost	11373		Jakost	11373
Matrice	W12		Matrice	W16
Razník	R1		Razník	R1
Rozvinutý tvar	350		Rozvinutý tvar	350
Zkrácení	2,35		Zkrácení	2,85

K1	50,3		K1	51,6
K2	51,2		K2	50,2
K3	50,2		K3	49,6
K4	257		K4	260,2
K5	157,5		K5	160,4

Minimální ohyb	8,5		Minimální ohyb	10,5
Maximální délka ohybu	4000		Maximální délka ohybu	4000
Radius vnitřní	2	orientační	Radius vnitřní	2,5	orientační
Radius vnější	3		Radius vnější	4

Výpočet			Výpočet
Délka po ohybu - 1			Délka po ohybu - 1	0
Délka po ohybu - 2			Délka po ohybu - 2	0
Délka po ohybu - 3			Délka po ohybu - 3	0
Délka po ohybu - 4			Délka po ohybu - 4	0
Délka po ohybu - 5			Délka po ohybu - 5	0
Délka po ohybu - 6			Délka po ohybu - 6	0
Délka po ohybu - 7			Délka po ohybu - 7	0
Délka po ohybu - 8			Délka po ohybu - 8	0
Počet ohybů			Počet ohybů	0
Rozvinutý tvar	0		Rozvinutý tvar	0
Naměřený rozvinutý tvar na výkresu			Naměřený rozvinutý tvar na výkresu	0
Úprava	0,00		Úprava	0,00

## 1,5mm
Tloušťka mat.	1,5		Tloušťka mat.	1,5
Jakost	11373		Jakost	11373
Matrice	W12		Matrice	W16
Razník	R1		Razník	R1
Rozvinutý tvar	350		Rozvinutý tvar	350
Zkrácení	2,80		Zkrácení	3,45

K1	50,2		K1	51,2
K2	51		K2	50,2
K3	50,1		K3	50,1
K4	258		K4	260,6
K5	159,8		K5	162,2

Minimální ohyb	9		Minimální ohyb	11
Maximální délka ohybu	4000		Maximální délka ohybu	4000
Radius vnitřní	2	orientační	Radius vnitřní	2,5	orientační
Radius vnější	3,5		Radius vnější	4

Výpočet			Výpočet
Délka po ohybu - 1			Délka po ohybu - 1	0
Délka po ohybu - 2			Délka po ohybu - 2	0
Délka po ohybu - 3			Délka po ohybu - 3	0
Délka po ohybu - 4			Délka po ohybu - 4	0
Délka po ohybu - 5			Délka po ohybu - 5	0
Délka po ohybu - 6			Délka po ohybu - 6	0
Délka po ohybu - 7			Délka po ohybu - 7	0
Délka po ohybu - 8			Délka po ohybu - 8	0
Počet ohybů			Počet ohybů	0
Rozvinutý tvar	0		Rozvinutý tvar	0
Naměřený rozvinutý tvar na výkresu			Naměřený rozvinutý tvar na výkresu	0
Úprava	0,00		Úprava	0,00

## 2mm
Tloušťka mat.	2		Tloušťka mat.	2
Jakost	11373		Jakost	11373
Matrice	W12		Matrice	W16
Razník	R1		Razník	R1
Rozvinutý tvar	350		Rozvinutý tvar	350
Zkrácení	3,38		Zkrácení	3,93

K1	50,1		K1	50,3
K2	50,9		K2	51
K3	50,1		K3	50
K4	259,3		K4	261,7
K5	162,3		K5	164,4

Minimální ohyb	9,5		Minimální ohyb	11,5
Maximální délka ohybu	4000		Maximální délka ohybu	4000
Radius vnitřní	1,5	orientační	Radius vnitřní	2	orientační
Radius vnější	4		Radius vnější	4

Výpočet			Výpočet
Délka po ohybu - 1			Délka po ohybu - 1	0
Délka po ohybu - 2			Délka po ohybu - 2	0
Délka po ohybu - 3			Délka po ohybu - 3	0
Délka po ohybu - 4			Délka po ohybu - 4	0
Délka po ohybu - 5			Délka po ohybu - 5	0
Délka po ohybu - 6			Délka po ohybu - 6	0
Délka po ohybu - 7			Délka po ohybu - 7	0
Délka po ohybu - 8			Délka po ohybu - 8	0
Počet ohybů			Počet ohybů	0
Rozvinutý tvar	0		Rozvinutý tvar	0
Naměřený rozvinutý tvar na výkresu			Naměřený rozvinutý tvar na výkresu	0
Úprava	0,00		Úprava	0,00

## 3mm
Tloušťka mat.	3		Tloušťka mat.	3		Tloušťka mat.	3
Jakost	11373		Jakost	11373		Jakost	11373
Matrice	W16		Matrice	W24		Matrice	W24
Razník	R1		Razník	R1		Razník	R3
Rozvinutý tvar	350		Rozvinutý tvar	350		Rozvinutý tvar	350
Zkrácení	5,40		Zkrácení	5,45		Zkrácení	5,70

K1	50,3		K1	50,4		K1	50,1
K2	50,7		K2	50,6		K2	51
K3	50,3		K3	50,2		K3	50,2
K4	265		K4	265,4		K4	266,4
K5	170		K5	170,4		K5	171,3

Minimální ohyb	12,5		Minimální ohyb	17		Minimální ohyb	17
Maximální délka ohybu	4000		Maximální délka ohybu	4000		Maximální délka ohybu	4000
Radius vnitřní	3		Radius vnitřní	3		Radius vnitřní	4
Radius vnější	6		Radius vnější	6		Radius vnější	6,5

Výpočet			Výpočet			Výpočet
Délka po ohybu - 1			Délka po ohybu - 1	0		Délka po ohybu - 1	0
Délka po ohybu - 2			Délka po ohybu - 2	0		Délka po ohybu - 2	0
Délka po ohybu - 3			Délka po ohybu - 3	0		Délka po ohybu - 3	0
Délka po ohybu - 4			Délka po ohybu - 4	0		Délka po ohybu - 4	0
Délka po ohybu - 5			Délka po ohybu - 5	0		Délka po ohybu - 5	0
Délka po ohybu - 6			Délka po ohybu - 6	0		Délka po ohybu - 6	0
Délka po ohybu - 7			Délka po ohybu - 7	0		Délka po ohybu - 7	0
Délka po ohybu - 8			Délka po ohybu - 8	0		Délka po ohybu - 8	0
Počet ohybů			Počet ohybů	0		Počet ohybů	0
Rozvinutý tvar	0		Rozvinutý tvar	0		Rozvinutý tvar	0
Naměřený rozvinutý tvar na výkresu			Naměřený rozvinutý tvar na výkresu	0		Naměřený rozvinutý tvar na výkresu	0
Úprava	0,00		Úprava	0,00		Úprava	0,00

## 4mm
Tloušťka mat.	4		Tloušťka mat.	4		Tloušťka mat.	4		Tloušťka mat.	4
Jakost	11373		Jakost	11373		Jakost	11373		Jakost	11373
Matrice	W24		Matrice	W40		Matrice	W40		Matrice	W50
Razník	R1		Razník	R1		Razník	R3		Razník	R1
Rozvinutý tvar	350		Rozvinutý tvar	350		Rozvinutý tvar	350		Rozvinutý tvar	350
Zkrácení	7,18		Zkrácení	8,45		Zkrácení	8,48		Zkrácení	9,18

K1	50,1		K1	51,1		K1	51,4		K1	51,7
K2	50,5		K2	50,4		K2	50,3		K2	50,2
K3	50,5		K3	50,4		K3	50,3		K3	60,5
K4	269,7		K4	275		K4	275,3		K4	257,7
K5	177,1		K5	181,5		K5	181,6		K5	163,8

Minimální ohyb	18		Minimální ohyb	26		Minimální ohyb	26		Minimální ohyb	32
Maximální délka ohybu	4000		Maximální délka ohybu	4000		Maximální délka ohybu	4000		Maximální délka ohybu	4000
Radius vnitřní	3,5	orientační	Radius vnitřní	5	orientační	Radius vnitřní	5,5	orientační	Radius vnitřní	6-6,5
Radius vnější	7,5		Radius vnější	10		Radius vnější	10,5		Radius vnější	11,5

Výpočet			Výpočet			Výpočet			Výpočet
Délka po ohybu - 1			Délka po ohybu - 1	0		Délka po ohybu - 1	0		Délka po ohybu - 1	0
Délka po ohybu - 2			Délka po ohybu - 2	0		Délka po ohybu - 2	0		Délka po ohybu - 2	0
Délka po ohybu - 3			Délka po ohybu - 3	0		Délka po ohybu - 3	0		Délka po ohybu - 3	0
Délka po ohybu - 4			Délka po ohybu - 4	0		Délka po ohybu - 4	0		Délka po ohybu - 4	0
Délka po ohybu - 5			Délka po ohybu - 5	0		Délka po ohybu - 5	0		Délka po ohybu - 5	0
Délka po ohybu - 6			Délka po ohybu - 6	0		Délka po ohybu - 6	0		Délka po ohybu - 6	0
Délka po ohybu - 7			Délka po ohybu - 7	0		Délka po ohybu - 7	0		Délka po ohybu - 7	0
Délka po ohybu - 8			Délka po ohybu - 8	0		Délka po ohybu - 8	0		Délka po ohybu - 8	0
Počet ohybů			Počet ohybů	0		Počet ohybů	0		Počet ohybů	0
Rozvinutý tvar	0		Rozvinutý tvar	0		Rozvinutý tvar	0		Rozvinutý tvar	0
Naměřený rozvinutý tvar na výkresu			Naměřený rozvinutý tvar na výkresu	0		Naměřený rozvinutý tvar na výkresu	0		Naměřený rozvinutý tvar na výkresu	0
Úprava	0,00		Úprava	0,00		Úprava	0,00		Úprava	0,00

## 5mm
Tloušťka mat.	5		Tloušťka mat.	5		Tloušťka mat.	5		Tloušťka mat.	5
Jakost	11373		Jakost	11373		Jakost	11373		Jakost	11373
Matrice	W24		Matrice	W40		Matrice	W40		Matrice	W50
Razník	R1		Razník	R1		Razník	R3		Razník	R1
Rozvinutý tvar	350		Rozvinutý tvar	350		Rozvinutý tvar	350		Rozvinutý tvar	350
Zkrácení	8,53		Zkrácení	9,55		Zkrácení	9,88		Zkrácení	10,43

K1	50,2		K1	51		K1	49,7		K1	50,4
K2	50,3		K2	50,4		K2	51		K2	51
K3	50,4		K3	50,1		K3	50,7		K3	61,1
K4	273,3		K4	278		K4	278,1		K4	259,5
K5	182,8		K5	186,6		K5	187,4		K5	168,1

Minimální ohyb	19		Minimální ohyb	27		Minimální ohyb	27		Minimální ohyb	33
Maximální délka ohybu	4000	orientační	Maximální délka ohybu	4000	orientační	Maximální délka ohybu	4000	orientační	Maximální délka ohybu	4000	orientační
Radius vnitřní	3,5		Radius vnitřní	5		Radius vnitřní	5		Radius vnitřní	6
Radius vnější	8,5		Radius vnější	10,5		Radius vnější	11		Radius vnější	12

Výpočet			Výpočet			Výpočet			Výpočet
Délka po ohybu - 1			Délka po ohybu - 1	0		Délka po ohybu - 1	0		Délka po ohybu - 1	0
Délka po ohybu - 2			Délka po ohybu - 2	0		Délka po ohybu - 2	0		Délka po ohybu - 2	0
Délka po ohybu - 3			Délka po ohybu - 3	0		Délka po ohybu - 3	0		Délka po ohybu - 3	0
Délka po ohybu - 4			Délka po ohybu - 4	0		Délka po ohybu - 4	0		Délka po ohybu - 4	0
Délka po ohybu - 5			Délka po ohybu - 5	0		Délka po ohybu - 5	0		Délka po ohybu - 5	0
Délka po ohybu - 6			Délka po ohybu - 6	0		Délka po ohybu - 6	0		Délka po ohybu - 6	0
Délka po ohybu - 7			Délka po ohybu - 7	0		Délka po ohybu - 7	0		Délka po ohybu - 7	0
Délka po ohybu - 8			Délka po ohybu - 8	0		Délka po ohybu - 8	0		Délka po ohybu - 8	0
Počet ohybů			Počet ohybů	0		Počet ohybů	0		Počet ohybů	0
Rozvinutý tvar	0		Rozvinutý tvar	0		Rozvinutý tvar	0		Rozvinutý tvar	0
Naměřený rozvinutý tvar na výkresu			Naměřený rozvinutý tvar na výkresu	0		Naměřený rozvinutý tvar na výkresu	0		Naměřený rozvinutý tvar na výkresu	0
Úprava	0,00		Úprava	0,00		Úprava	0,00		Úprava	0,00

## 6mm
Tloušťka mat.	6		Tloušťka mat.	6		Tloušťka mat.	6
Jakost	11373		Jakost	11373		Jakost	11373
Matrice	W40		Matrice	W40		Matrice	W50
Razník	R1		Razník	R3		Razník	R1
Rozvinutý tvar	350		Rozvinutý tvar	350		Rozvinutý tvar	350
Zkrácení	10,83		Zkrácení	10,83		Zkrácení	11,15

K1	50,3		K1	50,3		K1	50,7
K2	50,3		K2	50,3		K2	50
K3	51,1		K3	51,1		K3	60,6
K4	279,1		K4	279,1		K4	261,4
K5	190,5		K5	190,5		K5	172,7

Minimální ohyb	28		Minimální ohyb	28		Minimální ohyb	34
Maximální délka ohybu	4000		Maximální délka ohybu	4000		Maximální délka ohybu	4000
Radius vnitřní	5	orientační	Radius vnitřní	6	orientační	Radius vnitřní	5,5-6	orientační
Radius vnější	11,5		Radius vnější	11,5		Radius vnější	12,5

Výpočet			Výpočet			Výpočet
Délka po ohybu - 1			Délka po ohybu - 1	0		Délka po ohybu - 1	0
Délka po ohybu - 2			Délka po ohybu - 2	0		Délka po ohybu - 2	0
Délka po ohybu - 3			Délka po ohybu - 3	0		Délka po ohybu - 3	0
Délka po ohybu - 4			Délka po ohybu - 4	0		Délka po ohybu - 4	0
Délka po ohybu - 5			Délka po ohybu - 5	0		Délka po ohybu - 5	0
Délka po ohybu - 6			Délka po ohybu - 6	0		Délka po ohybu - 6	0
Délka po ohybu - 7			Délka po ohybu - 7	0		Délka po ohybu - 7	0
Délka po ohybu - 8			Délka po ohybu - 8	0		Délka po ohybu - 8	0
Počet ohybů			Počet ohybů	0		Počet ohybů	0
Rozvinutý tvar	0		Rozvinutý tvar	0		Rozvinutý tvar	0
Naměřený rozvinutý tvar na výkresu			Naměřený rozvinutý tvar na výkresu	0		Naměřený rozvinutý tvar na výkresu	0
Úprava	0,00		Úprava	0,00		Úprava	0,00

## 8mm
Tloušťka mat.	8		Tloušťka mat.	8
Jakost	11373		Jakost	11373
Matrice	W50		Matrice	W80
Razník	R1		Razník	R3
Rozvinutý tvar	350		Rozvinutý tvar	500
Zkrácení	14,15		Zkrácení	17,18

K1	50,4		K1	69,3
K2	50,1		K2	72,1
K3	60,7		K3	89,6
K4	269,2		K4	373,5
K5	184,7		K5	248,1

Minimální ohyb	36		Minimální ohyb	58
Maximální délka ohybu	4000		Maximální délka ohybu	4000
Radius vnitřní	6	orientační	Radius vnitřní	10	orientační
Radius vnější	15		Radius vnější	19,5

Výpočet			Výpočet
Délka po ohybu - 1			Délka po ohybu - 1	0
Délka po ohybu - 2			Délka po ohybu - 2	0
Délka po ohybu - 3			Délka po ohybu - 3	0
Délka po ohybu - 4			Délka po ohybu - 4	0
Délka po ohybu - 5			Délka po ohybu - 5	0
Délka po ohybu - 6			Délka po ohybu - 6	0
Délka po ohybu - 7			Délka po ohybu - 7	0
Délka po ohybu - 8			Délka po ohybu - 8	0
Počet ohybů			Počet ohybů	0
Rozvinutý tvar	0		Rozvinutý tvar	0
Naměřený rozvinutý tvar na výkresu			Naměřený rozvinutý tvar na výkresu	0
Úprava	0,00		Úprava	0,00

## 10mm
Tloušťka mat.	10			Tloušťka mat.	10
Jakost	11373			Jakost	11373
Matrice	W80			Matrice	W125
Razník	R3			Razník	R3
Rozvinutý tvar	500			Rozvinutý tvar	500
Zkrácení	17,60			Zkrácení	16,43

K1	69,8			K1	92,2
K2	69			K2	253,8
K3	89,7			K3	130,7
K4	371			K4	89
K5	252,2

Minimální ohyb	60			Minimální ohyb	77,5
Maximální délka ohybu	4000			Maximální délka ohybu	4000
Radius vnitřní	11	orientační		Radius vnitřní	14	orientační
Radius vnější	20			Radius vnější	25

Výpočet				Výpočet
Délka po ohybu - 1				Délka po ohybu - 1	0
Délka po ohybu - 2				Délka po ohybu - 2	0
Délka po ohybu - 3				Délka po ohybu - 3	0
Délka po ohybu - 4				Délka po ohybu - 4	0
Délka po ohybu - 5				Délka po ohybu - 5	0
Délka po ohybu - 6				Délka po ohybu - 6	0
Délka po ohybu - 7				Délka po ohybu - 7	0
Délka po ohybu - 8				Délka po ohybu - 8	0
Počet ohybů				Počet ohybů	0
Rozvinutý tvar	0			Rozvinutý tvar	0
Naměřený rozvinutý tvar na výkresu				Naměřený rozvinutý tvar na výkresu	0
Úprava	0,00			Úprava	0,00

## 12mm
Tloušťka mat.	12		Tloušťka mat.	12
Jakost	11373		Jakost	11373
Matrice	W80		Matrice	W125
Razník	R3		Razník	R3
Rozvinutý tvar	500		Rozvinutý tvar	500
Zkrácení	21,83		Zkrácení	19,05

K1	68,9		K1	93,1
K2	68,9		K2	263,4
K3	90,8		K3	130,1
K4	381,7		K4	89,6
K5	267,9

Minimální ohyb	62		Minimální ohyb	79,5
Maximální délka ohybu	600		Maximální délka ohybu	3000
Radius vnitřní	11		Radius vnitřní	15
Radius vnější	22		Radius vnější	více než 25

Výpočet			Výpočet
Délka po ohybu - 1			Délka po ohybu - 1	0
Délka po ohybu - 2			Délka po ohybu - 2	0
Délka po ohybu - 3			Délka po ohybu - 3	0
Délka po ohybu - 4			Délka po ohybu - 4	0
Délka po ohybu - 5			Délka po ohybu - 5	0
Délka po ohybu - 6			Délka po ohybu - 6	0
Délka po ohybu - 7			Délka po ohybu - 7	0
Délka po ohybu - 8			Délka po ohybu - 8	0
Počet ohybů			Počet ohybů	0
Rozvinutý tvar	0		Rozvinutý tvar	0
Naměřený rozvinutý tvar na výkresu			Naměřený rozvinutý tvar na výkresu	0
Úprava	0,00		Úprava	0,00