## 1mm
Tloušťka materiálu	1		Tloušťka materiálu	1		Tloušťka materiálu	1
Jakost	11373		Jakost	11373		Jakost	11373
Matrice	W8		Matrice	W12		Matrice	W16
Razník	R1		Razník	R1		Razník	R1
Rozvinutý tvar			Rozvinutý tvar	350		Rozvinutý tvar	350
Zkrácení	2.02		Zkrácení	2.35		Zkrácení	2.85

K1			K1	50.3		K1	51.6
K2			K2	51.2		K2	50.2
K3			K3	50.2		K3	49.6
K4			K4	257		K4	260.2
K5			K5	157.5		K5	160.4

Minimální ohyb	6		Minimální ohyb	8.5		Minimální ohyb	10.5
Minimálně otvor od osy	8		Minimálně otvor od osy	8		Minimálně otvor od osy	11
Maximální délka ohybu	3000		Maximální délka ohybu	4000		Maximální délka ohybu	4000
Radius vnitřní	1.5		Radius vnitřní	2		Radius vnitřní	2.5
Radius vnější	3		Radius vnější	3		Radius vnější	4
Rádiusy orientační

Výpočet			Výpočet			Výpočet
Délka po ohybu - 1			Délka po ohybu - 1	0		Délka po ohybu - 1	0
Délka po ohybu - 2			Délka po ohybu - 2	0		Délka po ohybu - 2	0
Délka po ohybu - 3			Délka po ohybu - 3	0		Délka po ohybu - 3	0
Délka po ohybu - 4			Délka po ohybu - 4	0		Délka po ohybu - 4	0
Délka po ohybu - 5			Délka po ohybu - 5	0		Délka po ohybu - 5	0
Délka po ohybu - 6			Délka po ohybu - 6	0		Délka po ohybu - 6	0
Délka po ohybu - 7			Délka po ohybu - 7	0		Délka po ohybu - 7	0
Délka po ohybu - 8			Délka po ohybu - 8	0		Délka po ohybu - 8	0
Počet ohybů			Počet ohybů	0		Počet ohybů	0
Rozvinutý tvar	0.00		Rozvinutý tvar	0.00		Rozvinutý tvar	0.00
Naměřený rozvinutý tvar na výkresu			Naměřený rozvinutý tvar na výkresu	0		Naměřený rozvinutý tvar na výkresu	0
Úprava	0.00		Úprava	0.00		Úprava	0.00

## 1,5mm
Tloušťka materiálu	1.5		Tloušťka materiálu	1.5		Tloušťka materiálu	1.5
Jakost	11373		Jakost	11373		Jakost	11373
Matrice	W8		Matrice	W12		Matrice	W16
Razník	R1		Razník	R1		Razník	R1
Rozvinutý tvar			Rozvinutý tvar	350		Rozvinutý tvar	350
Zkrácení			Zkrácení	2.80		Zkrácení	3.45

K1			K1	50.2		K1	51.2
K2			K2	51		K2	50.2
K3			K3	50.1		K3	50.1
K4			K4	258		K4	260.6
K5			K5	159.8		K5	162.2

Minimální ohyb	9		Minimální ohyb	9		Minimální ohyb	11
Minimálně otvor od osy	8		Minimálně otvor od osy	8		Minimálně otvor od osy	11
Maximální délka ohybu	3000		Maximální délka ohybu	3700		Maximální délka ohybu	3700
Radius vnitřní	2		Radius vnitřní	2		Radius vnitřní	2.5
Radius vnější	3.5		Radius vnější	3.5		Radius vnější	4
Rádiusy orientační

Výpočet			Výpočet			Výpočet
Délka po ohybu - 1			Délka po ohybu - 1	0		Délka po ohybu - 1	0
Délka po ohybu - 2			Délka po ohybu - 2	0		Délka po ohybu - 2	0
Délka po ohybu - 3			Délka po ohybu - 3	0		Délka po ohybu - 3	0
Délka po ohybu - 4			Délka po ohybu - 4	0		Délka po ohybu - 4	0
Délka po ohybu - 5			Délka po ohybu - 5	0		Délka po ohybu - 5	0
Délka po ohybu - 6			Délka po ohybu - 6	0		Délka po ohybu - 6	0
Délka po ohybu - 7			Délka po ohybu - 7	0		Délka po ohybu - 7	0
Délka po ohybu - 8			Délka po ohybu - 8	0		Délka po ohybu - 8	0
Počet ohybů			Počet ohybů	0		Počet ohybů	0
Rozvinutý tvar	0.00		Rozvinutý tvar	0.00		Rozvinutý tvar	0.00
Naměřený rozvinutý tvar na výkresu			Naměřený rozvinutý tvar na výkresu	0		Naměřený rozvinutý tvar na výkresu	0
Úprava	0.00		Úprava	0.00		Úprava	0.00

## 2mm
Tloušťka materiálu	2		Tloušťka materiálu	2		Tloušťka materiálu	2		Tloušťka materiálu	2
Jakost	11373		Jakost	11373		Jakost	11373		Jakost	11373
Matrice	W12		Matrice	W16		Matrice	W24		Matrice	W24
Razník	R1		Razník	R1		Razník	R1		Razník	R3
Rozvinutý tvar	350		Rozvinutý tvar	350		Rozvinutý tvar	350		Rozvinutý tvar	350
Zkrácení	3.38		Zkrácení	3.60		Zkrácení	3.93		Zkrácení	3.93

K1	50.1		K1	50.3		K1	50.3		K1	50.3
K2	50.9		K2	51		K2	51		K2	51
K3	50.1		K3	50		K3	50		K3	50
K4	259.3		K4	261.7		K4	261.7		K4	261.7
K5	162.3		K5	164.4		K5	164.4		K5	164.4

Minimální ohyb	9.5		Minimální ohyb	11.5		Minimální ohyb	13		Minimální ohyb	13
Minimálně otvor od osy	8		Minimálně otvor od osy	11		Minimálně otvor od osy	13.5		Minimálně otvor od osy	13.5
Maximální délka ohybu	3700		Maximální délka ohybu	3700		Maximální délka ohybu	3700		Maximální délka ohybu	4000
Radius vnitřní	1.5		Radius vnitřní	2		Radius vnitřní	2.5		Radius vnitřní	4
Radius vnější	4		Radius vnější	4		Radius vnější	4.5		Radius vnější	6
Rádiusy orientační

Výpočet			Výpočet			Výpočet			Výpočet
Délka po ohybu - 1			Délka po ohybu - 1	0		Délka po ohybu - 1	0		Délka po ohybu - 1	0
Délka po ohybu - 2			Délka po ohybu - 2	0		Délka po ohybu - 2	0		Délka po ohybu - 2	0
Délka po ohybu - 3			Délka po ohybu - 3	0		Délka po ohybu - 3	0		Délka po ohybu - 3	0
Délka po ohybu - 4			Délka po ohybu - 4	0		Délka po ohybu - 4	0		Délka po ohybu - 4	0
Délka po ohybu - 5			Délka po ohybu - 5	0		Délka po ohybu - 5	0		Délka po ohybu - 5	0
Délka po ohybu - 6			Délka po ohybu - 6	0		Délka po ohybu - 6	0		Délka po ohybu - 6	0
Délka po ohybu - 7			Délka po ohybu - 7	0		Délka po ohybu - 7	0		Délka po ohybu - 7	0
Délka po ohybu - 8			Délka po ohybu - 8	0		Délka po ohybu - 8	0		Délka po ohybu - 8	0
Počet ohybů			Počet ohybů	0		Počet ohybů	0		Počet ohybů	0
Rozvinutý tvar	0.00		Rozvinutý tvar	0.00		Rozvinutý tvar	0.00		Rozvinutý tvar	0.00
Naměřený rozvinutý tvar na výkresu			Naměřený rozvinutý tvar na výkresu	0		Naměřený rozvinutý tvar na výkresu	0		Naměřený rozvinutý tvar na výkresu	0
Úprava	0.00		Úprava	0.00		Úprava	0.00		Úprava	0.00

## 3mm
Tloušťka materiálu	3		Tloušťka materiálu	3		Tloušťka materiálu	3
Jakost	11373		Jakost	11373		Jakost	11373
Matrice	W16		Matrice	W24		Matrice	W24
Razník	R1		Razník	R1		Razník	R3
Rozvinutý tvar	350		Rozvinutý tvar	350		Rozvinutý tvar	350
Zkrácení	5.40		Zkrácení	5.45		Zkrácení	5.70

K1	50.3		K1	50.4		K1	50.1
K2	50.7		K2	50.6		K2	51
K3	50.3		K3	50.2		K3	50.2
K4	265		K4	265.4		K4	266.4
K5	170		K5	170.4		K5	171.3

Minimální ohyb	13		Minimální ohyb	17		Minimální ohyb	17
Minimálně otvor od osy	11		Minimálně otvor od osy	18.5		Minimálně otvor od osy	18.5
Maximální délka ohybu	3700		Maximální délka ohybu	3700		Maximální délka ohybu	4000
Radius vnitřní	3		Radius vnitřní	3		Radius vnitřní	4
Radius vnější	6		Radius vnější	6		Radius vnější	6.5
Rádiusy orientační

Výpočet			Výpočet			Výpočet
Délka po ohybu - 1			Délka po ohybu - 1	0		Délka po ohybu - 1	0
Délka po ohybu - 2			Délka po ohybu - 2	0		Délka po ohybu - 2	0
Délka po ohybu - 3			Délka po ohybu - 3	0		Délka po ohybu - 3	0
Délka po ohybu - 4			Délka po ohybu - 4	0		Délka po ohybu - 4	0
Délka po ohybu - 5			Délka po ohybu - 5	0		Délka po ohybu - 5	0
Délka po ohybu - 6			Délka po ohybu - 6	0		Délka po ohybu - 6	0
Délka po ohybu - 7			Délka po ohybu - 7	0		Délka po ohybu - 7	0
Délka po ohybu - 8			Délka po ohybu - 8	0		Délka po ohybu - 8	0
Počet ohybů			Počet ohybů	0		Počet ohybů	0
Rozvinutý tvar	0.00		Rozvinutý tvar	0.00		Rozvinutý tvar	0.00
Naměřený rozvinutý tvar na výkresu			Naměřený rozvinutý tvar na výkresu	0		Naměřený rozvinutý tvar na výkresu	0
Úprava	0.00		Úprava	0.00		Úprava	0.00

## 4mm
Tloušťka materiálu	4		Tloušťka materiálu	4		Tloušťka materiálu	4		Tloušťka materiálu	4		Tloušťka materiálu	4		Tloušťka materiálu	4		Tloušťka materiálu	4
Jakost	11373		Jakost	11372		Jakost	11373		Jakost	11373		Jakost	11373		Jakost	11373		Jakost	11373
Matrice	W24		Matrice	W24		Matrice	W30		Matrice	W30		Matrice	W40		Matrice	W40		Matrice	W50
Razník	R1		Razník	R3		Razník	R1		Razník	R3		Razník	R1		Razník	R3		Razník	R1
Zkrácení	6.25		Zkrácení	6.70		Zkrácení	7.25		Zkrácení	7.60		Zkrácení	8.45		Zkrácení	8.47		Zkrácení	9.18

Minimální ohyb	18		Minimální ohyb	18		Minimální ohyb	22		Minimální ohyb	22		Minimální ohyb	28		Minimální ohyb	28		Minimální ohyb	35
Minimálně otvor od osy	10		Minimálně otvor od osy	16		Minimálně otvor od osy	17		Minimálně otvor od osy			Minimálně otvor od osy	28.5		Minimálně otvor od osy	28.5
Maximální délka ohybu	3700		Maximální délka ohybu	2999		Maximální délka ohybu	3000		Maximální délka ohybu	3000		Maximální délka ohybu	3700		Maximální délka ohybu	4000		Maximální délka ohybu	3700
Radius vnitřní	3		Radius vnitřní	3		Radius vnitřní	4		Radius vnitřní	5		Radius vnitřní	5		Radius vnitřní	5.5		Radius vnitřní	6.5
Radius vnější			Radius vnější			Radius vnější			Radius vnější			Radius vnější			Radius vnější			Radius vnější
Rádiusy orientační

Výpočet			Výpočet			Výpočet			Výpočet			Výpočet			Výpočet			Výpočet
Délka po ohybu - 1			Délka po ohybu - 1	0		Délka po ohybu - 1	0		Délka po ohybu - 1	0		Délka po ohybu - 1	0		Délka po ohybu - 1	0		Délka po ohybu - 1	0
Délka po ohybu - 2			Délka po ohybu - 2	0		Délka po ohybu - 2	0		Délka po ohybu - 2	0		Délka po ohybu - 2	0		Délka po ohybu - 2	0		Délka po ohybu - 2	0
Délka po ohybu - 3			Délka po ohybu - 3	0		Délka po ohybu - 3	0		Délka po ohybu - 3	0		Délka po ohybu - 3	0		Délka po ohybu - 3	0		Délka po ohybu - 3	0
Délka po ohybu - 4			Délka po ohybu - 4	0		Délka po ohybu - 4	0		Délka po ohybu - 4	0		Délka po ohybu - 4	0		Délka po ohybu - 4	0		Délka po ohybu - 4	0
Délka po ohybu - 5			Délka po ohybu - 5	0		Délka po ohybu - 5	0		Délka po ohybu - 5	0		Délka po ohybu - 5	0		Délka po ohybu - 5	0		Délka po ohybu - 5	0
Délka po ohybu - 6			Délka po ohybu - 6	0		Délka po ohybu - 6	0		Délka po ohybu - 6	0		Délka po ohybu - 6	0		Délka po ohybu - 6	0		Délka po ohybu - 6	0
Délka po ohybu - 7			Délka po ohybu - 7	0		Délka po ohybu - 7	0		Délka po ohybu - 7	0		Délka po ohybu - 7	0		Délka po ohybu - 7	0		Délka po ohybu - 7	0
Délka po ohybu - 8			Délka po ohybu - 8	0		Délka po ohybu - 8	0		Délka po ohybu - 8	0		Délka po ohybu - 8	0		Délka po ohybu - 8	0		Délka po ohybu - 8	0
Počet ohybů			Počet ohybů	0		Počet ohybů	0		Počet ohybů	0		Počet ohybů	0		Počet ohybů	0		Počet ohybů	0
Rozvinutý tvar	0.00		Rozvinutý tvar	0.00		Rozvinutý tvar	0.00		Rozvinutý tvar	0.00		Rozvinutý tvar	0.00		Rozvinutý tvar	0.00		Rozvinutý tvar	0.00
Naměřený rozvinutý tvar na výkresu			Naměřený rozvinutý tvar na výkresu	0		Naměřený rozvinutý tvar na výkresu	0		Naměřený rozvinutý tvar na výkresu	0		Naměřený rozvinutý tvar na výkresu	0		Naměřený rozvinutý tvar na výkresu	0		Naměřený rozvinutý tvar na výkresu	0
Úprava	0.00		Úprava	0.00		Úprava	0.00		Úprava	0.00		Úprava	0.00		Úprava	0.00		Úprava	0.00

## 5mm
Tloušťka materiálu	5		Tloušťka materiálu	5		Tloušťka materiálu	5		Tloušťka materiálu	5		Tloušťka materiálu	5
Jakost	11373		Jakost	11373		Jakost	11373		Jakost	11373		Jakost	11373
Matrice	W30		Matrice	W30		Matrice	W40		Matrice	W40		Matrice	W50
Razník	R1		Razník	R3		Razník	R1		Razník	R3		Razník	R1
Rozvinutý tvar	350		Rozvinutý tvar	350		Rozvinutý tvar	350		Rozvinutý tvar	350		Rozvinutý tvar	350
Zkrácení	8.53		Zkrácení	9.00		Zkrácení	9.10		Zkrácení	9.10		Zkrácení	10.43

K1	50.2		K1	51.1		K1	51		K1	49.7		K1	50.4
K2	50.3		K2	50.4		K2	50.4		K2	51		K2	51
K3	50.4		K3	50.4		K3	50.1		K3	50.7		K3	61.1
K4	273.3		K4	275		K4	278		K4	278.1		K4	259.5
K5	182.8		K5	183.5		K5	186.6		K5	187.4		K5	168.1

Minimální ohyb	19		Minimální ohyb	22		Minimální ohyb	27		Minimální ohyb	27		Minimální ohyb	33
Minimálně otvor od osy	18.5		Minimálně otvor od osy	17		Minimálně otvor od osy	28.5		Minimálně otvor od osy	28.5		Minimálně otvor od osy	38.5
Maximální délka ohybu	3700		Maximální délka ohybu	3000		Maximální délka ohybu	4000		Maximální délka ohybu	4000		Maximální délka ohybu	4000
Radius vnitřní	3.5		Radius vnitřní	4		Radius vnitřní	5		Radius vnitřní	5		Radius vnitřní	6
Radius vnější	9		Radius vnější	9.5		Radius vnější	10.5		Radius vnější	11		Radius vnější	12
Rádiusy orientační

Výpočet			Výpočet			Výpočet			Výpočet			Výpočet
Délka po ohybu - 1			Délka po ohybu - 1	0		Délka po ohybu - 1	0		Délka po ohybu - 1	0		Délka po ohybu - 1	0
Délka po ohybu - 2			Délka po ohybu - 2	0		Délka po ohybu - 2	0		Délka po ohybu - 2	0		Délka po ohybu - 2	0
Délka po ohybu - 3			Délka po ohybu - 3	0		Délka po ohybu - 3	0		Délka po ohybu - 3	0		Délka po ohybu - 3	0
Délka po ohybu - 4			Délka po ohybu - 4	0		Délka po ohybu - 4	0		Délka po ohybu - 4	0		Délka po ohybu - 4	0
Délka po ohybu - 5			Délka po ohybu - 5	0		Délka po ohybu - 5	0		Délka po ohybu - 5	0		Délka po ohybu - 5	0
Délka po ohybu - 6			Délka po ohybu - 6	0		Délka po ohybu - 6	0		Délka po ohybu - 6	0		Délka po ohybu - 6	0
Délka po ohybu - 7			Délka po ohybu - 7	0		Délka po ohybu - 7	0		Délka po ohybu - 7	0		Délka po ohybu - 7	0
Délka po ohybu - 8			Délka po ohybu - 8	0		Délka po ohybu - 8	0		Délka po ohybu - 8	0		Délka po ohybu - 8	0
Počet ohybů			Počet ohybů	0		Počet ohybů	0		Počet ohybů	0		Počet ohybů	0
Rozvinutý tvar	0.00		Rozvinutý tvar	0.00		Rozvinutý tvar	0.00		Rozvinutý tvar	0.00		Rozvinutý tvar	0.00
Naměřený rozvinutý tvar na výkresu			Naměřený rozvinutý tvar na výkresu	0		Naměřený rozvinutý tvar na výkresu	0		Naměřený rozvinutý tvar na výkresu	0		Naměřený rozvinutý tvar na výkresu	0
Úprava	0.00		Úprava	0.00		Úprava	0.00		Úprava	0.00		Úprava	0.00

## 6mm
Tloušťka materiálu	6		Tloušťka materiálu	6		Tloušťka materiálu	6
Jakost	11373		Jakost	11373		Jakost	11373
Matrice	W40		Matrice	W40		Matrice	W50
Razník	R1		Razník	R3		Razník	R1
Rozvinutý tvar	350		Rozvinutý tvar	350		Rozvinutý tvar	350
Zkrácení	10.83		Zkrácení	10.83		Zkrácení	11.10

K1	50.3		K1	50.3		K1	50.7
K2	50.3		K2	50.3		K2	50
K3	51.1		K3	51.1		K3	60.6
K4	279.1		K4	279.1		K4	261.4
K5	190.5		K5	190.5		K5	172.7

Minimální ohyb	27		Minimální ohyb	27		Minimální ohyb	34
Minimálně otvor od osy	28.5		Minimálně otvor od osy	28.5		Minimálně otvor od osy	38.5
Maximální délka ohybu	3500		Maximální délka ohybu	4000		Maximální délka ohybu	4000
Radius vnitřní	5		Radius vnitřní	6		Radius vnitřní	5.5
Radius vnější	11.5		Radius vnější	11.5		Radius vnější	11.5
Rádiusy orientační

Výpočet			Výpočet			Výpočet
Délka po ohybu - 1			Délka po ohybu - 1	0		Délka po ohybu - 1	0
Délka po ohybu - 2			Délka po ohybu - 2	0		Délka po ohybu - 2	0
Délka po ohybu - 3			Délka po ohybu - 3	0		Délka po ohybu - 3	0
Délka po ohybu - 4			Délka po ohybu - 4	0		Délka po ohybu - 4	0
Délka po ohybu - 5			Délka po ohybu - 5	0		Délka po ohybu - 5	0
Délka po ohybu - 6			Délka po ohybu - 6	0		Délka po ohybu - 6	0
Délka po ohybu - 7			Délka po ohybu - 7	0		Délka po ohybu - 7	0
Délka po ohybu - 8			Délka po ohybu - 8	0		Délka po ohybu - 8	0
Počet ohybů			Počet ohybů	0		Počet ohybů	0
Rozvinutý tvar	0.00		Rozvinutý tvar	0.00		Rozvinutý tvar	0.00
Naměřený rozvinutý tvar na výkresu			Naměřený rozvinutý tvar na výkresu	0		Naměřený rozvinutý tvar na výkresu	0
Úprava	0.00		Úprava	0.00		Úprava	0.00

## 8mm
Tloušťka materiálu	8		Tloušťka materiálu	8
Jakost	11373		Jakost	11373
Matrice	W50		Matrice	W80
Razník	R1		Razník	R3
Rozvinutý tvar	350		Rozvinutý tvar	503
Zkrácení	14.15		Zkrácení	16.43

K1	50.4		K1	69.3
K2	50.1		K2	72.1
K3	60.7		K3	89.6
K4	269.2		K4	373.5
K5	184.7		K5	248.1

Minimální ohyb	36		Minimální ohyb	58
Minimálně otvor od osy	9		Minimálně otvor od osy	52
Maximální délka ohybu	1500		Maximální délka ohybu	4000
Radius vnitřní	6		Radius vnitřní	12
Radius vnější	15		Radius vnější	19.5
Rádiusy orientační

Výpočet			Výpočet
Délka po ohybu - 1			Délka po ohybu - 1	0
Délka po ohybu - 2			Délka po ohybu - 2	0
Délka po ohybu - 3			Délka po ohybu - 3	0
Délka po ohybu - 4			Délka po ohybu - 4	0
Délka po ohybu - 5			Délka po ohybu - 5	0
Délka po ohybu - 6			Délka po ohybu - 6	0
Délka po ohybu - 7			Délka po ohybu - 7	0
Délka po ohybu - 8			Délka po ohybu - 8	0
Počet ohybů			Počet ohybů	0
Rozvinutý tvar	0.00		Rozvinutý tvar	0.00
Naměřený rozvinutý tvar na výkresu			Naměřený rozvinutý tvar na výkresu	0
Úprava	0.00		Úprava	0.00

## 10mm
Tloušťka materiálu	10			Tloušťka materiálu	10
Jakost	11373			Jakost	11373
Matrice	W80			Matrice	W125
Razník	R3			Razník	R3
Rozvinutý tvar	500			Rozvinutý tvar	480
Zkrácení	17.60			Zkrácení	21.43

K1	69.8			K1	92.2
K2	69			K2	253.8
K3	89.7			K3	130.7
K4	371			K4	89
K5	252.2

Minimální ohyb	60			Minimální ohyb	77.5
Minimálně otvor od osy	52			Minimálně otvor od osy	80.5
Maximální délka ohybu	2500			Maximální délka ohybu	4000
Radius vnitřní	11			Radius vnitřní	14
Radius vnější	20			Radius vnější	25
Rádiusy orientační

Výpočet				Výpočet
Délka po ohybu - 1				Délka po ohybu - 1	0
Délka po ohybu - 2				Délka po ohybu - 2	0
Délka po ohybu - 3				Délka po ohybu - 3	0
Délka po ohybu - 4				Délka po ohybu - 4	0
Délka po ohybu - 5				Délka po ohybu - 5	0
Délka po ohybu - 6				Délka po ohybu - 6	0
Délka po ohybu - 7				Délka po ohybu - 7	0
Délka po ohybu - 8				Délka po ohybu - 8	0
Počet ohybů				Počet ohybů	0
Rozvinutý tvar	0.00			Rozvinutý tvar	0.00
Naměřený rozvinutý tvar na výkresu				Naměřený rozvinutý tvar na výkresu	0
Úprava	0.00			Úprava	0.00

## 12mm
Tloušťka materiálu	12		Tloušťka materiálu	12
Jakost	11373		Jakost	11373
Matrice	W80		Matrice	W125
Razník	R3		Razník	R3
Rozvinutý tvar	500		Rozvinutý tvar	500
Zkrácení	21.83		Zkrácení	19.05

K1	68.9		K1	93.1
K2	68.9		K2	263.4
K3	90.8		K3	130.1
K4	381.7		K4	89.6
K5	267.9

Minimální ohyb	62		Minimální ohyb	79.5
Minimálně otvor od osy	52		Minimálně otvor od osy	80.5
Maximální délka ohybu	600		Maximální délka ohybu	3000
Radius vnitřní	11		Radius vnitřní	15
Radius vnější	22		Radius vnější	více než 25
Rádiusy orientační

Výpočet			Výpočet
Délka po ohybu - 1			Délka po ohybu - 1	0
Délka po ohybu - 2			Délka po ohybu - 2	0
Délka po ohybu - 3			Délka po ohybu - 3	0
Délka po ohybu - 4			Délka po ohybu - 4	0
Délka po ohybu - 5			Délka po ohybu - 5	0
Délka po ohybu - 6			Délka po ohybu - 6	0
Délka po ohybu - 7			Délka po ohybu - 7	0
Délka po ohybu - 8			Délka po ohybu - 8	0
Počet ohybů			Počet ohybů	0
Rozvinutý tvar	0.00		Rozvinutý tvar	0.00
Naměřený rozvinutý tvar na výkresu			Naměřený rozvinutý tvar na výkresu	0
Úprava	0.00		Úprava	0.00

## 14mm
Tloušťka materiálu	14		Tloušťka materiálu	14
Jakost	11373		Jakost	11373
Matrice	W80		Matrice	W125
Razník	R3		Razník	R3
Rozvinutý tvar	500		Rozvinutý tvar	500
Zkrácení	0.00		Zkrácení	0.00

K1	68.9		K1	93.1
K2	68.9		K2	263.4
K3	90.8		K3	130.1
K4	381.7		K4	89.6
K5	271.9

Minimální ohyb	0		Minimální ohyb	81.5
Minimálně otvor od osy	0		Minimálně otvor od osy	80.5
Maximální délka ohybu	0		Maximální délka ohybu	3000
Radius vnitřní	15		Radius vnitřní	28
Radius vnější	29		Radius vnější	32
Rádiusy orientační

Výpočet			Výpočet
Délka po ohybu - 1			Délka po ohybu - 1	0
Délka po ohybu - 2			Délka po ohybu - 2	0
Délka po ohybu - 3			Délka po ohybu - 3	0
Délka po ohybu - 4			Délka po ohybu - 4	0
Délka po ohybu - 5			Délka po ohybu - 5	0
Délka po ohybu - 6			Délka po ohybu - 6	0
Délka po ohybu - 7			Délka po ohybu - 7	0
Délka po ohybu - 8			Délka po ohybu - 8	0
Počet ohybů			Počet ohybů	0
Rozvinutý tvar	0.00		Rozvinutý tvar	0.00
Naměřený rozvinutý tvar na výkresu			Naměřený rozvinutý tvar na výkresu	0
Úprava	0.00		Úprava	0.00

## 15mm
Tloušťka materiálu	15
Jakost	11373
Matrice	W125
Razník	R3
Rozvinutý tvar	500
Zkrácení	0.00

K1	68.9
K2	68.9
K3	90.8
K4	381.7
K5	273.9

Minimální ohyb	0
Minimálně otvor od osy	0
Maximální délka ohybu	0
Radius vnitřní	15
Radius vnější	30
Rádiusy orientační

Výpočet
Délka po ohybu - 1
Délka po ohybu - 2
Délka po ohybu - 3
Délka po ohybu - 4
Délka po ohybu - 5
Délka po ohybu - 6
Délka po ohybu - 7
Délka po ohybu - 8
Počet ohybů
Rozvinutý tvar	0.00
Naměřený rozvinutý tvar na výkresu
Úprava	0.00