## 1mm
Tloušťka materiálu | 1 | Tloušťka materiálu | 1 | Tloušťka materiálu | 1
Jakost | 11373 | Jakost | 11373 | Jakost | 11373
Matrice | W8 | Matrice | W12 | Matrice | W16
Razník | R1 | Razník | R1 | Razník | R1
Rozvinutý tvar |  | Rozvinutý tvar | 350 | Rozvinutý tvar | 350
Zkrácení | 2.02 | Zkrácení | 2.35 | Zkrácení | 2.85
K1 |  | K1 | 50.3 | K1 | 51.6
K2 |  | K2 | 51.2 | K2 | 50.2
K3 |  | K3 | 50.2 | K3 | 49.6
K4 |  | K4 | 257 | K4 | 260.2
K5 |  | K5 | 157.5 | K5 | 160.4
Minimální ohyb | 6 | Minimální ohyb | 8.5 | Minimální ohyb | 10.5
Minimálně otvor od osy | 8 | Minimálně otvor od osy | 8 | Minimálně otvor od osy | 11
Maximální délka ohybu | 3000 | Maximální délka ohybu | 4000 | Maximální délka ohybu | 4000
Radius vnitřní | 1.5 | Radius vnitřní | 2 | Radius vnitřní | 2.5
Radius vnější | 3 | Radius vnější | 3 | Radius vnější | 4
Rádiusy orientační
Výpočet |  | Výpočet |  | Výpočet
Délka po ohybu - 1 |  | Délka po ohybu - 1 |  | Délka po ohybu - 1
Délka po ohybu - 2 |  | Délka po ohybu - 2 |  | Délka po ohybu - 2
Délka po ohybu - 3 |  | Délka po ohybu - 3 |  | Délka po ohybu - 3
Délka po ohybu - 4 |  | Délka po ohybu - 4 |  | Délka po ohybu - 4
Délka po ohybu - 5 |  | Délka po ohybu - 5 |  | Délka po ohybu - 5
Délka po ohybu - 6 |  | Délka po ohybu - 6 |  | Délka po ohybu - 6
Délka po ohybu - 7 |  | Délka po ohybu - 7 |  | Délka po ohybu - 7
Délka po ohybu - 8 |  | Délka po ohybu - 8 |  | Délka po ohybu - 8
Počet ohybů |  | Počet ohybů |  | Počet ohybů
Rozvinutý tvar | 0 | Rozvinutý tvar | 0 | Rozvinutý tvar | 0
Naměřený rozvinutý tvar na výkresu |  | Naměřený rozvinutý tvar na výkresu |  | Naměřený rozvinutý tvar na výkresu
Úprava | 0 | Úprava | 0 | Úprava | 0

## 1,5mm
Tloušťka materiálu | 1.5 | Tloušťka materiálu | 1.5 | Tloušťka materiálu | 1.5
Jakost | 11373 | Jakost | 11373 | Jakost | 11373
Matrice | W8 | Matrice | W12 | Matrice | W16
Razník | R1 | Razník | R1 | Razník | R1
Rozvinutý tvar |  | Rozvinutý tvar | 350 | Rozvinutý tvar | 350
Zkrácení |  | Zkrácení | 2.8 | Zkrácení | 3.45
K1 |  | K1 | 50.2 | K1 | 51.2
K2 |  | K2 | 51 | K2 | 50.2
K3 |  | K3 | 50.1 | K3 | 50.1
K4 |  | K4 | 258 | K4 | 260.6
K5 |  | K5 | 159.8 | K5 | 162.2
Minimální ohyb | 9 | Minimální ohyb | 9 | Minimální ohyb | 11
Minimálně otvor od osy | 8 | Minimálně otvor od osy | 8 | Minimálně otvor od osy | 11
Maximální délka ohybu | 3000 | Maximální délka ohybu | 3700 | Maximální délka ohybu | 3700
Radius vnitřní | 2 | Radius vnitřní | 2 | Radius vnitřní | 2.5
Radius vnější | 3.5 | Radius vnější | 3.5 | Radius vnější | 4
Rádiusy orientační
Výpočet |  | Výpočet |  | Výpočet
Délka po ohybu - 1 |  | Délka po ohybu - 1 |  | Délka po ohybu - 1
Délka po ohybu - 2 |  | Délka po ohybu - 2 |  | Délka po ohybu - 2
Délka po ohybu - 3 |  | Délka po ohybu - 3 |  | Délka po ohybu - 3
Délka po ohybu - 4 |  | Délka po ohybu - 4 |  | Délka po ohybu - 4
Délka po ohybu - 5 |  | Délka po ohybu - 5 |  | Délka po ohybu - 5
Délka po ohybu - 6 |  | Délka po ohybu - 6 |  | Délka po ohybu - 6
Délka po ohybu - 7 |  | Délka po ohybu - 7 |  | Délka po ohybu - 7
Délka po ohybu - 8 |  | Délka po ohybu - 8 |  | Délka po ohybu - 8
Počet ohybů |  | Počet ohybů |  | Počet ohybů
Rozvinutý tvar | 0 | Rozvinutý tvar | 0 | Rozvinutý tvar | 0
Naměřený rozvinutý tvar na výkresu |  | Naměřený rozvinutý tvar na výkresu |  | Naměřený rozvinutý tvar na výkresu
Úprava | 0 | Úprava | 0 | Úprava | 0

## 2mm
Tloušťka materiálu | 2 | Tloušťka materiálu | 2 | Tloušťka materiálu | 2 | Tloušťka materiálu | 2
Jakost | 11373 | Jakost | 11373 | Jakost | 11373 | Jakost | 11373
Matrice | W12 | Matrice | W16 | Matrice | W24 | Matrice | W24
Razník | R1 | Razník | R1 | Razník | R1 | Razník | R3
Rozvinutý tvar | 350 | Rozvinutý tvar | 350 | Rozvinutý tvar | 350 | Rozvinutý tvar | 350
Zkrácení | 3.375 | Zkrácení | 3.6 | Zkrácení | 3.925 | Zkrácení | 3.925
K1 | 50.1 | K1 | 50.3 | K1 | 50.3 | K1 | 50.3
K2 | 50.9 | K2 | 51 | K2 | 51 | K2 | 51
K3 | 50.1 | K3 | 50 | K3 | 50 | K3 | 50
K4 | 259.3 | K4 | 261.7 | K4 | 261.7 | K4 | 261.7
K5 | 162.3 | K5 | 164.4 | K5 | 164.4 | K5 | 164.4
Minimální ohyb | 9.5 | Minimální ohyb | 11.5 | Minimální ohyb | 13 | Minimální ohyb | 13
Minimálně otvor od osy | 8 | Minimálně otvor od osy | 11 | Minimálně otvor od osy | 13.5 | Minimálně otvor od osy | 13.5
Maximální délka ohybu | 3700 | Maximální délka ohybu | 3700 | Maximální délka ohybu | 3700 | Maximální délka ohybu | 4000
Radius vnitřní | 1.5 | Radius vnitřní | 2 | Radius vnitřní | 2.5 | Radius vnitřní | 4
Radius vnější | 4 | Radius vnější | 4 | Radius vnější | 4.5 | Radius vnější | 6
Rádiusy orientační
Výpočet |  | Výpočet |  | Výpočet |  | Výpočet
Délka po ohybu - 1 |  | Délka po ohybu - 1 |  | Délka po ohybu - 1 |  | Délka po ohybu - 1
Délka po ohybu - 2 |  | Délka po ohybu - 2 |  | Délka po ohybu - 2 |  | Délka po ohybu - 2
Délka po ohybu - 3 |  | Délka po ohybu - 3 |  | Délka po ohybu - 3 |  | Délka po ohybu - 3
Délka po ohybu - 4 |  | Délka po ohybu - 4 |  | Délka po ohybu - 4 |  | Délka po ohybu - 4
Délka po ohybu - 5 |  | Délka po ohybu - 5 |  | Délka po ohybu - 5 |  | Délka po ohybu - 5
Délka po ohybu - 6 |  | Délka po ohybu - 6 |  | Délka po ohybu - 6 |  | Délka po ohybu - 6
Délka po ohybu - 7 |  | Délka po ohybu - 7 |  | Délka po ohybu - 7 |  | Délka po ohybu - 7
Délka po ohybu - 8 |  | Délka po ohybu - 8 |  | Délka po ohybu - 8 |  | Délka po ohybu - 8
Počet ohybů |  | Počet ohybů |  | Počet ohybů |  | Počet ohybů
Rozvinutý tvar | 0 | Rozvinutý tvar | 0 | Rozvinutý tvar | 0 | Rozvinutý tvar | 0
Naměřený rozvinutý tvar na výkresu |  | Naměřený rozvinutý tvar na výkresu |  | Naměřený rozvinutý tvar na výkresu |  | Naměřený rozvinutý tvar na výkresu
Úprava | 0 | Úprava | 0 | Úprava | 0 | Úprava | 0

## 3mm
Tloušťka materiálu | 3 | Tloušťka materiálu | 3 | Tloušťka materiálu | 3
Jakost | 11373 | Jakost | 11373 | Jakost | 11373
Matrice | W16 | Matrice | W24 | Matrice | W24
Razník | R1 | Razník | R1 | Razník | R3
Rozvinutý tvar | 350 | Rozvinutý tvar | 350 | Rozvinutý tvar | 350
Zkrácení | 5.4 | Zkrácení | 5.45 | Zkrácení | 5.7
K1 | 50.3 | K1 | 50.4 | K1 | 50.1
K2 | 50.7 | K2 | 50.6 | K2 | 51
K3 | 50.3 | K3 | 50.2 | K3 | 50.2
K4 | 265 | K4 | 265.4 | K4 | 266.4
K5 | 170 | K5 | 170.4 | K5 | 171.3
Minimální ohyb | 13 | Minimální ohyb | 17 | Minimální ohyb | 17
Minimálně otvor od osy | 11 | Minimálně otvor od osy | 18.5 | Minimálně otvor od osy | 18.5
Maximální délka ohybu | 3700 | Maximální délka ohybu | 3700 | Maximální délka ohybu | 4000
Radius vnitřní | 3 | Radius vnitřní | 3 | Radius vnitřní | 4
Radius vnější | 6 | Radius vnější | 6 | Radius vnější | 6.5
Rádiusy orientační
Výpočet |  | Výpočet |  | Výpočet
Délka po ohybu - 1 |  | Délka po ohybu - 1 |  | Délka po ohybu - 1
Délka po ohybu - 2 |  | Délka po ohybu - 2 |  | Délka po ohybu - 2
Délka po ohybu - 3 |  | Délka po ohybu - 3 |  | Délka po ohybu - 3
Délka po ohybu - 4 |  | Délka po ohybu - 4 |  | Délka po ohybu - 4
Délka po ohybu - 5 |  | Délka po ohybu - 5 |  | Délka po ohybu - 5
Délka po ohybu - 6 |  | Délka po ohybu - 6 |  | Délka po ohybu - 6
Délka po ohybu - 7 |  | Délka po ohybu - 7 |  | Délka po ohybu - 7
Délka po ohybu - 8 |  | Délka po ohybu - 8 |  | Délka po ohybu - 8
Počet ohybů |  | Počet ohybů |  | Počet ohybů
Rozvinutý tvar | 0 | Rozvinutý tvar | 0 | Rozvinutý tvar | 0
Naměřený rozvinutý tvar na výkresu |  | Naměřený rozvinutý tvar na výkresu |  | Naměřený rozvinutý tvar na výkresu
Úprava | 0 | Úprava | 0 | Úprava | 0

## 4mm
Tloušťka materiálu | 4 | Tloušťka materiálu | 4 | Tloušťka materiálu | 4 | Tloušťka materiálu | 4 | Tloušťka materiálu | 4 | Tloušťka materiálu | 4 | Tloušťka materiálu | 4
Jakost | 11373 | Jakost | 11372 | Jakost | 11373 | Jakost | 11373 | Jakost | 11373 | Jakost | 11373 | Jakost | 11373
Matrice | W24 | Matrice | W24 | Matrice | W30 | Matrice | W30 | Matrice | W40 | Matrice | W40 | Matrice | W50
Razník | R1 | Razník | R3 | Razník | R1 | Razník | R3 | Razník | R1 | Razník | R3 | Razník | R1
Zkrácení | 6.25 | Zkrácení | 6.7 | Zkrácení | 7.25 | Zkrácení | 7.6 | Zkrácení | 8.45 | Zkrácení | 8.47 | Zkrácení | 9.18
Minimální ohyb | 18 | Minimální ohyb | 18 | Minimální ohyb | 22 | Minimální ohyb | 22 | Minimální ohyb | 28 | Minimální ohyb | 28 | Minimální ohyb | 35
Minimálně otvor od osy | 10 | Minimálně otvor od osy | 16 | Minimálně otvor od osy | 17 | Minimálně otvor od osy |  | Minimálně otvor od osy | 28.5 | Minimálně otvor od osy | 28.5
Maximální délka ohybu | 3700 | Maximální délka ohybu | 2999 | Maximální délka ohybu | 3000 | Maximální délka ohybu | 3000 | Maximální délka ohybu | 3700 | Maximální délka ohybu | 4000 | Maximální délka ohybu | 3700
Radius vnitřní | 3 | Radius vnitřní | 3 | Radius vnitřní | 4 | Radius vnitřní | 5 | Radius vnitřní | 5 | Radius vnitřní | 5.5 | Radius vnitřní | 6.5
Radius vnější |  | Radius vnější |  | Radius vnější |  | Radius vnější |  | Radius vnější |  | Radius vnější |  | Radius vnější
Rádiusy orientační
Výpočet |  | Výpočet |  | Výpočet |  | Výpočet |  | Výpočet |  | Výpočet |  | Výpočet
Délka po ohybu - 1 |  | Délka po ohybu - 1 |  | Délka po ohybu - 1 |  | Délka po ohybu - 1 |  | Délka po ohybu - 1 |  | Délka po ohybu - 1 |  | Délka po ohybu - 1
Délka po ohybu - 2 |  | Délka po ohybu - 2 |  | Délka po ohybu - 2 |  | Délka po ohybu - 2 |  | Délka po ohybu - 2 |  | Délka po ohybu - 2 |  | Délka po ohybu - 2
Délka po ohybu - 3 |  | Délka po ohybu - 3 |  | Délka po ohybu - 3 |  | Délka po ohybu - 3 |  | Délka po ohybu - 3 |  | Délka po ohybu - 3 |  | Délka po ohybu - 3
Délka po ohybu - 4 |  | Délka po ohybu - 4 |  | Délka po ohybu - 4 |  | Délka po ohybu - 4 |  | Délka po ohybu - 4 |  | Délka po ohybu - 4 |  | Délka po ohybu - 4
Délka po ohybu - 5 |  | Délka po ohybu - 5 |  | Délka po ohybu - 5 |  | Délka po ohybu - 5 |  | Délka po ohybu - 5 |  | Délka po ohybu - 5 |  | Délka po ohybu - 5
Délka po ohybu - 6 |  | Délka po ohybu - 6 |  | Délka po ohybu - 6 |  | Délka po ohybu - 6 |  | Délka po ohybu - 6 |  | Délka po ohybu - 6 |  | Délka po ohybu - 6
Délka po ohybu - 7 |  | Délka po ohybu - 7 |  | Délka po ohybu - 7 |  | Délka po ohybu - 7 |  | Délka po ohybu - 7 |  | Délka po ohybu - 7 |  | Délka po ohybu - 7
Délka po ohybu - 8 |  | Délka po ohybu - 8 |  | Délka po ohybu - 8 |  | Délka po ohybu - 8 |  | Délka po ohybu - 8 |  | Délka po ohybu - 8 |  | Délka po ohybu - 8
Počet ohybů |  | Počet ohybů |  | Počet ohybů |  | Počet ohybů |  | Počet ohybů |  | Počet ohybů |  | Počet ohybů
Rozvinutý tvar | 0 | Rozvinutý tvar | 0 | Rozvinutý tvar | 0 | Rozvinutý tvar | 0 | Rozvinutý tvar | 0 | Rozvinutý tvar | 0 | Rozvinutý tvar | 0
Naměřený rozvinutý tvar na výkresu |  | Naměřený rozvinutý tvar na výkresu |  | Naměřený rozvinutý tvar na výkresu |  | Naměřený rozvinutý tvar na výkresu |  | Naměřený rozvinutý tvar na výkresu |  | Naměřený rozvinutý tvar na výkresu |  | Naměřený rozvinutý tvar na výkresu
Úprava | 0 | Úprava | 0 | Úprava | 0 | Úprava | 0 | Úprava | 0 | Úprava | 0 | Úprava | 0

## 5mm
Tloušťka materiálu | 5 | Tloušťka materiálu | 5 | Tloušťka materiálu | 5 | Tloušťka materiálu | 5 | Tloušťka materiálu | 5
Jakost | 11373 | Jakost | 11373 | Jakost | 11373 | Jakost | 11373 | Jakost | 11373
Matrice | W30 | Matrice | W30 | Matrice | W40 | Matrice | W40 | Matrice | W50
Razník | R1 | Razník | R3 | Razník | R1 | Razník | R3 | Razník | R1
Rozvinutý tvar | 350 | Rozvinutý tvar | 350 | Rozvinutý tvar | 350 | Rozvinutý tvar | 350 | Rozvinutý tvar | 350
Zkrácení | 8.525 | Zkrácení | 9 | Zkrácení | 9.1 | Zkrácení | 9.1 | Zkrácení | 10.425
K1 | 50.2 | K1 | 51.1 | K1 | 51 | K1 | 49.7 | K1 | 50.4
K2 | 50.3 | K2 | 50.4 | K2 | 50.4 | K2 | 51 | K2 | 51
K3 | 50.4 | K3 | 50.4 | K3 | 50.1 | K3 | 50.7 | K3 | 61.1
K4 | 273.3 | K4 | 275 | K4 | 278 | K4 | 278.1 | K4 | 259.5
K5 | 182.8 | K5 | 183.5 | K5 | 186.6 | K5 | 187.4 | K5 | 168.1
Minimální ohyb | 19 | Minimální ohyb | 22 | Minimální ohyb | 27 | Minimální ohyb | 27 | Minimální ohyb | 33
Minimálně otvor od osy | 18.5 | Minimálně otvor od osy | 17 | Minimálně otvor od osy | 28.5 | Minimálně otvor od osy | 28.5 | Minimálně otvor od osy | 38.5
Maximální délka ohybu | 3700 | Maximální délka ohybu | 3000 | Maximální délka ohybu | 4000 | Maximální délka ohybu | 4000 | Maximální délka ohybu | 4000
Radius vnitřní | 3.5 | Radius vnitřní | 4 | Radius vnitřní | 5 | Radius vnitřní | 5 | Radius vnitřní | 6
Radius vnější | 9 | Radius vnější | 9.5 | Radius vnější | 10.5 | Radius vnější | 11 | Radius vnější | 12
Rádiusy orientační
Výpočet |  | Výpočet |  | Výpočet |  | Výpočet |  | Výpočet
Délka po ohybu - 1 |  | Délka po ohybu - 1 |  | Délka po ohybu - 1 |  | Délka po ohybu - 1 |  | Délka po ohybu - 1
Délka po ohybu - 2 |  | Délka po ohybu - 2 |  | Délka po ohybu - 2 |  | Délka po ohybu - 2 |  | Délka po ohybu - 2
Délka po ohybu - 3 |  | Délka po ohybu - 3 |  | Délka po ohybu - 3 |  | Délka po ohybu - 3 |  | Délka po ohybu - 3
Délka po ohybu - 4 |  | Délka po ohybu - 4 |  | Délka po ohybu - 4 |  | Délka po ohybu - 4 |  | Délka po ohybu - 4
Délka po ohybu - 5 |  | Délka po ohybu - 5 |  | Délka po ohybu - 5 |  | Délka po ohybu - 5 |  | Délka po ohybu - 5
Délka po ohybu - 6 |  | Délka po ohybu - 6 |  | Délka po ohybu - 6 |  | Délka po ohybu - 6 |  | Délka po ohybu - 6
Délka po ohybu - 7 |  | Délka po ohybu - 7 |  | Délka po ohybu - 7 |  | Délka po ohybu - 7 |  | Délka po ohybu - 7
Délka po ohybu - 8 |  | Délka po ohybu - 8 |  | Délka po ohybu - 8 |  | Délka po ohybu - 8 |  | Délka po ohybu - 8
Počet ohybů |  | Počet ohybů |  | Počet ohybů |  | Počet ohybů |  | Počet ohybů
Rozvinutý tvar | 0 | Rozvinutý tvar | 0 | Rozvinutý tvar | 0 | Rozvinutý tvar | 0 | Rozvinutý tvar | 0
Naměřený rozvinutý tvar na výkresu |  | Naměřený rozvinutý tvar na výkresu |  | Naměřený rozvinutý tvar na výkresu |  | Naměřený rozvinutý tvar na výkresu |  | Naměřený rozvinutý tvar na výkresu
Úprava | 0 | Úprava | 0 | Úprava | 0 | Úprava | 0 | Úprava | 0

## 6mm
Tloušťka materiálu | 6 | Tloušťka materiálu | 6 | Tloušťka materiálu | 6
Jakost | 11373 | Jakost | 11373 | Jakost | 11373
Matrice | W40 | Matrice | W40 | Matrice | W50
Razník | R1 | Razník | R3 | Razník | R1
Rozvinutý tvar | 350 | Rozvinutý tvar | 350 | Rozvinutý tvar | 350
Zkrácení | 10.825 | Zkrácení | 10.825 | Zkrácení | 11.1
K1 | 50.3 | K1 | 50.3 | K1 | 50.7
K2 | 50.3 | K2 | 50.3 | K2 | 50
K3 | 51.1 | K3 | 51.1 | K3 | 60.6
K4 | 279.1 | K4 | 279.1 | K4 | 261.4
K5 | 190.5 | K5 | 190.5 | K5 | 172.7
Minimální ohyb | 27 | Minimální ohyb | 27 | Minimální ohyb | 34
Minimálně otvor od osy | 28.5 | Minimálně otvor od osy | 28.5 | Minimálně otvor od osy | 38.5
Maximální délka ohybu | 3500 | Maximální délka ohybu | 4000 | Maximální délka ohybu | 4000
Radius vnitřní | 5 | Radius vnitřní | 6 | Radius vnitřní | 5.5
Radius vnější | 11.5 | Radius vnější | 11.5 | Radius vnější | 11.5
Rádiusy orientační
Výpočet |  | Výpočet |  | Výpočet
Délka po ohybu - 1 |  | Délka po ohybu - 1 |  | Délka po ohybu - 1
Délka po ohybu - 2 |  | Délka po ohybu - 2 |  | Délka po ohybu - 2
Délka po ohybu - 3 |  | Délka po ohybu - 3 |  | Délka po ohybu - 3
Délka po ohybu - 4 |  | Délka po ohybu - 4 |  | Délka po ohybu - 4
Délka po ohybu - 5 |  | Délka po ohybu - 5 |  | Délka po ohybu - 5
Délka po ohybu - 6 |  | Délka po ohybu - 6 |  | Délka po ohybu - 6
Délka po ohybu - 7 |  | Délka po ohybu - 7 |  | Délka po ohybu - 7
Délka po ohybu - 8 |  | Délka po ohybu - 8 |  | Délka po ohybu - 8
Počet ohybů |  | Počet ohybů |  | Počet ohybů
Rozvinutý tvar | 0 | Rozvinutý tvar | 0 | Rozvinutý tvar | 0
Naměřený rozvinutý tvar na výkresu |  | Naměřený rozvinutý tvar na výkresu |  | Naměřený rozvinutý tvar na výkresu
Úprava | 0 | Úprava | 0 | Úprava | 0

## 8mm
Tloušťka materiálu | 8 | Tloušťka materiálu | 8
Jakost | 11373 | Jakost | 11373
Matrice | W50 | Matrice | W80
Razník | R1 | Razník | R3
Rozvinutý tvar | 350 | Rozvinutý tvar | 503
Zkrácení | 14.15 | Zkrácení | 16.425
K1 | 50.4 | K1 | 69.3
K2 | 50.1 | K2 | 72.1
K3 | 60.7 | K3 | 89.6
K4 | 269.2 | K4 | 373.5
K5 | 184.7 | K5 | 248.1
Minimální ohyb | 36 | Minimální ohyb | 58
Minimálně otvor od osy | 9 | Minimálně otvor od osy | 52
Maximální délka ohybu | 1500 | Maximální délka ohybu | 4000
Radius vnitřní | 6 | Radius vnitřní | 12
Radius vnější | 15 | Radius vnější | 19.5
Rádiusy orientační
Výpočet |  | Výpočet
Délka po ohybu - 1 |  | Délka po ohybu - 1
Délka po ohybu - 2 |  | Délka po ohybu - 2
Délka po ohybu - 3 |  | Délka po ohybu - 3
Délka po ohybu - 4 |  | Délka po ohybu - 4
Délka po ohybu - 5 |  | Délka po ohybu - 5
Délka po ohybu - 6 |  | Délka po ohybu - 6
Délka po ohybu - 7 |  | Délka po ohybu - 7
Délka po ohybu - 8 |  | Délka po ohybu - 8
Počet ohybů |  | Počet ohybů
Rozvinutý tvar | 0 | Rozvinutý tvar | 0
Naměřený rozvinutý tvar na výkresu |  | Naměřený rozvinutý tvar na výkresu
Úprava | 0 | Úprava | 0

## 10mm
Tloušťka materiálu | 10 | Tloušťka materiálu | 10
Jakost | 11373 | Jakost | 11373
Matrice | W80 | Matrice | W125
Razník | R3 | Razník | R3
Rozvinutý tvar | 500 | Rozvinutý tvar | 480
Zkrácení | 17.6 | Zkrácení | 21.425
K1 | 69.8 | K1 | 92.2
K2 | 69 | K2 | 253.8
K3 | 89.7 | K3 | 130.7
K4 | 371 | K4 | 89
K5 | 252.2
Minimální ohyb | 60 | Minimální ohyb | 77.5
Minimálně otvor od osy | 52 | Minimálně otvor od osy | 80.5
Maximální délka ohybu | 2500 | Maximální délka ohybu | 4000
Radius vnitřní | 11 | Radius vnitřní | 14
Radius vnější | 20 | Radius vnější | 25
Rádiusy orientační
Výpočet |  | Výpočet
Délka po ohybu - 1 |  | Délka po ohybu - 1
Délka po ohybu - 2 |  | Délka po ohybu - 2
Délka po ohybu - 3 |  | Délka po ohybu - 3
Délka po ohybu - 4 |  | Délka po ohybu - 4
Délka po ohybu - 5 |  | Délka po ohybu - 5
Délka po ohybu - 6 |  | Délka po ohybu - 6
Délka po ohybu - 7 |  | Délka po ohybu - 7
Délka po ohybu - 8 |  | Délka po ohybu - 8
Počet ohybů |  | Počet ohybů
Rozvinutý tvar | 0 | Rozvinutý tvar | 0
Naměřený rozvinutý tvar na výkresu |  | Naměřený rozvinutý tvar na výkresu
Úprava | 0 | Úprava | 0

## 12mm
Tloušťka materiálu | 12 | Tloušťka materiálu | 12
Jakost | 11373 | Jakost | 11373
Matrice | W80 | Matrice | W125
Razník | R3 | Razník | R3
Rozvinutý tvar | 500 | Rozvinutý tvar | 500
Zkrácení | 21.825 | Zkrácení | 19.05
K1 | 68.9 | K1 | 93.1
K2 | 68.9 | K2 | 263.4
K3 | 90.8 | K3 | 130.1
K4 | 381.7 | K4 | 89.6
K5 | 267.9
Minimální ohyb | 62 | Minimální ohyb | 79.5
Minimálně otvor od osy | 52 | Minimálně otvor od osy | 80.5
Maximální délka ohybu | 600 | Maximální délka ohybu | 3000
Radius vnitřní | 11 | Radius vnitřní | 15
Radius vnější | 22 | Radius vnější | více než 25
Rádiusy orientační
Výpočet |  | Výpočet
Délka po ohybu - 1 |  | Délka po ohybu - 1
Délka po ohybu - 2 |  | Délka po ohybu - 2
Délka po ohybu - 3 |  | Délka po ohybu - 3
Délka po ohybu - 4 |  | Délka po ohybu - 4
Délka po ohybu - 5 |  | Délka po ohybu - 5
Délka po ohybu - 6 |  | Délka po ohybu - 6
Délka po ohybu - 7 |  | Délka po ohybu - 7
Délka po ohybu - 8 |  | Délka po ohybu - 8
Počet ohybů |  | Počet ohybů
Rozvinutý tvar | 0 | Rozvinutý tvar | 0
Naměřený rozvinutý tvar na výkresu |  | Naměřený rozvinutý tvar na výkresu
Úprava | 0 | Úprava | 0

## 14mm
Tloušťka materiálu | 14 | Tloušťka materiálu | 14
Jakost | 11373 | Jakost | 11373
Matrice | W80 | Matrice | W125
Razník | R3 | Razník | R3
Rozvinutý tvar | 500 | Rozvinutý tvar | 500
Zkrácení | 0 | Zkrácení | 0
K1 | 68.9 | K1 | 93.1
K2 | 68.9 | K2 | 263.4
K3 | 90.8 | K3 | 130.1
K4 | 381.7 | K4 | 89.6
K5 | 271.9
Minimální ohyb | 0 | Minimální ohyb | 81.5
Minimálně otvor od osy | 0 | Minimálně otvor od osy | 80.5
Maximální délka ohybu | 0 | Maximální délka ohybu | 3000
Radius vnitřní | 15 | Radius vnitřní | 28
Radius vnější | 29 | Radius vnější | 32
Rádiusy orientační
Výpočet |  | Výpočet
Délka po ohybu - 1 |  | Délka po ohybu - 1
Délka po ohybu - 2 |  | Délka po ohybu - 2
Délka po ohybu - 3 |  | Délka po ohybu - 3
Délka po ohybu - 4 |  | Délka po ohybu - 4
Délka po ohybu - 5 |  | Délka po ohybu - 5
Délka po ohybu - 6 |  | Délka po ohybu - 6
Délka po ohybu - 7 |  | Délka po ohybu - 7
Délka po ohybu - 8 |  | Délka po ohybu - 8
Počet ohybů |  | Počet ohybů
Rozvinutý tvar | 0 | Rozvinutý tvar | 0
Naměřený rozvinutý tvar na výkresu |  | Naměřený rozvinutý tvar na výkresu
Úprava | 0 | Úprava | 0

## 15mm
Tloušťka materiálu | 15
Jakost | 11373
Matrice | W125
Razník | R3
Rozvinutý tvar | 500
Zkrácení | 0
K1 | 68.9
K2 | 68.9
K3 | 90.8
K4 | 381.7
K5 | 273.9
Minimální ohyb | 0
Minimálně otvor od osy | 0
Maximální délka ohybu | 0
Radius vnitřní | 15
Radius vnější | 30
Rádiusy orientační
Výpočet
Délka po ohybu - 1
Délka po ohybu - 2
Délka po ohybu - 3
Délka po ohybu - 4
Délka po ohybu - 5
Délka po ohybu - 6
Délka po ohybu - 7
Délka po ohybu - 8
Počet ohybů
Rozvinutý tvar | 0
Naměřený rozvinutý tvar na výkresu
Úprava | 0